## (銅) 酸素による腐食生データ（定電位試験）【80】
No | 試験溶液 | 溶液単独/緩衝材共存 | 電位（mV vs. SCE) | 試験溶液のpH | 温度(℃) | 材質 | 溶接 | 期間(day) | 試験片表面積(cm2) | 平均腐食深さ(mm) | 最大腐食深さ(mm) | 孔食係数 | 参考文献 | 備考
1 | NaHCO3(0.570mM)+Na2SO4(0.344mM)+NaCl(0.310mM)+SiO2(0.167mM) | 溶液単独 | 107 | 6.8 | 室温 | OFHC | 無 | 90 | 132 | 0.00287 | 0.0522 | 18.2 | 平成22 年度地層処分の安全審査に向けた評価手法等の整備 報告書 | 大気下でのEcorr+100mV
2 | NaHCO3(0.570mM)+Na2SO4(0.344mM)+NaCl(0.310mM)+SiO2(0.167mM) | 溶液単独 | 107 | 6.8 | 室温 | OFHC | 無 | 90 | 132 | 0.00278 | 0.0547 | 19.7 | 平成22 年度地層処分の安全審査に向けた評価手法等の整備 報告書 | 大気下でのEcorr+100mV
3 | NaHCO3(0.570mM)+Na2SO4(0.344mM)+NaCl(0.310mM)+SiO2(0.167mM) | 溶液単独 | 107 | 6.8 | 室温 | OFHC | 無 | 90 | 132 | 0.00294 | 0.0424 | 14.4 | 平成22 年度地層処分の安全審査に向けた評価手法等の整備 報告書 | 大気下でのEcorr+100mV
4 | NaHCO3(0.570mM)+Na2SO4(0.344mM)+NaCl(0.310mM)+SiO2(0.167mM) | 溶液単独 | 107 | 6.8 | 室温 | OFHC | 無 | 90 | 132 | 0.00275 | 0.0616 | 22.4 | 平成22 年度地層処分の安全審査に向けた評価手法等の整備 報告書 | 大気下でのEcorr+100mV
5 | NaHCO3(0.570mM)+Na2SO4(0.344mM)+NaCl(0.310mM)+SiO2(0.167mM) | 溶液単独 | 107 | 6.8 | 室温 | OFHC | 無 | 90 | 132 | 0.00261 | 0.045 | 17.2 | 平成22 年度地層処分の安全審査に向けた評価手法等の整備 報告書 | 大気下でのEcorr+100mV
6 | NaHCO3(0.570mM)+Na2SO4(0.344mM)+NaCl(0.310mM)+SiO2(0.167mM) | 溶液単独 | 107 | 6.8 | 室温 | OFHC | 無 | 90 | 132 | 0.00256 | 0.0633 | 24.7 | 平成22 年度地層処分の安全審査に向けた評価手法等の整備 報告書 | 大気下でのEcorr+100mV
7 | NaHCO3(0.570mM)+Na2SO4(0.344mM)+NaCl(0.310mM)+SiO2(0.167mM) | 溶液単独 | 107 | 6.8 | 室温 | OFHC | 無 | 90 | 132 | 0.00265 | 0.0838 | 31.7 | 平成22 年度地層処分の安全審査に向けた評価手法等の整備 報告書 | 大気下でのEcorr+100mV
8 | NaHCO3(0.570mM)+Na2SO4(0.344mM)+NaCl(0.310mM)+SiO2(0.167mM) | 溶液単独 | 107 | 6.8 | 室温 | OFHC | 無 | 90 | 132 | 0.00299 | 0.0518 | 17.3 | 平成22 年度地層処分の安全審査に向けた評価手法等の整備 報告書 | 大気下でのEcorr+100mV
9 | NaHCO3(0.570mM)+Na2SO4(0.344mM)+NaCl(0.310mM)+SiO2(0.167mM) | 溶液単独 | 107 | 6.8 | 室温 | OFHC | 無 | 90 | 132 | 0.00197 | 0.0956 | 48.6 | 平成22 年度地層処分の安全審査に向けた評価手法等の整備 報告書 | 大気下でのEcorr+100mV
10 | NaHCO3(0.570mM)+Na2SO4(0.344mM)+NaCl(0.310mM)+SiO2(0.167mM) | 溶液単独 | 107 | 6.8 | 室温 | OFHC | 無 | 90 | 132 | 0.00285 | 0.102 | 35.9 | 平成22 年度地層処分の安全審査に向けた評価手法等の整備 報告書 | 大気下でのEcorr+100mV
11 | NaHCO3(0.570mM)+Na2SO4(0.344mM)+NaCl(0.310mM)+SiO2(0.167mM) | 溶液単独 | 207 | 6.8 | 室温 | OFHC | 無 | 90 | 132 | 0.00876 | 0.408 | 46.6 | 平成22 年度地層処分の安全審査に向けた評価手法等の整備 報告書 | 大気下でのEcorr+200mV
12 | NaHCO3(0.570mM)+Na2SO4(0.344mM)+NaCl(0.310mM)+SiO2(0.167mM) | 溶液単独 | 207 | 6.8 | 室温 | OFHC | 無 | 90 | 132 | 0.00776 | 0.572 | 73.7 | 平成22 年度地層処分の安全審査に向けた評価手法等の整備 報告書 | 大気下でのEcorr+200mV
13 | NaHCO3(0.570mM)+Na2SO4(0.344mM)+NaCl(0.310mM)+SiO2(0.167mM) | 溶液単独 | 207 | 6.8 | 室温 | OFHC | 無 | 90 | 132 | 0.00762 | 0.52 | 68.2 | 平成22 年度地層処分の安全審査に向けた評価手法等の整備 報告書 | 大気下でのEcorr+200mV
14 | NaHCO3(0.570mM)+Na2SO4(0.344mM)+NaCl(0.310mM)+SiO2(0.167mM) | 溶液単独 | 207 | 6.8 | 室温 | OFHC | 無 | 90 | 132 | 0.00868 | 0.58 | 66.8 | 平成22 年度地層処分の安全審査に向けた評価手法等の整備 報告書 | 大気下でのEcorr+200mV
15 | NaHCO3(0.570mM)+Na2SO4(0.344mM)+NaCl(0.310mM)+SiO2(0.167mM) | 溶液単独 | 207 | 6.8 | 室温 | OFHC | 無 | 90 | 132 | 0.00857 | 0.59 | 68.8 | 平成22 年度地層処分の安全審査に向けた評価手法等の整備 報告書 | 大気下でのEcorr+200mV
16 | NaHCO3(0.570mM)+Na2SO4(0.344mM)+NaCl(0.310mM)+SiO2(0.167mM) | 溶液単独 | 207 | 6.8 | 室温 | OFHC | 無 | 90 | 132 | 0.0071 | 0.444 | 62.5 | 平成22 年度地層処分の安全審査に向けた評価手法等の整備 報告書 | 大気下でのEcorr+200mV
17 | NaHCO3(0.570mM)+Na2SO4(0.344mM)+NaCl(0.310mM)+SiO2(0.167mM) | 溶液単独 | 207 | 6.8 | 室温 | OFHC | 無 | 90 | 132 | 0.0071 | 0.413 | 58.2 | 平成22 年度地層処分の安全審査に向けた評価手法等の整備 報告書 | 大気下でのEcorr+200mV
18 | NaHCO3(0.570mM)+Na2SO4(0.344mM)+NaCl(0.310mM)+SiO2(0.167mM) | 溶液単独 | 207 | 6.8 | 室温 | OFHC | 無 | 90 | 132 | 0.00738 | 0.497 | 67.3 | 平成22 年度地層処分の安全審査に向けた評価手法等の整備 報告書 | 大気下でのEcorr+200mV
19 | NaHCO3(0.570mM)+Na2SO4(0.344mM)+NaCl(0.310mM)+SiO2(0.167mM) | 溶液単独 | 207 | 6.8 | 室温 | OFHC | 無 | 90 | 132 | 0.00894 | 0.669 | 74.8 | 平成22 年度地層処分の安全審査に向けた評価手法等の整備 報告書 | 大気下でのEcorr+200mV
20 | NaHCO3(0.570mM)+Na2SO4(0.344mM)+NaCl(0.310mM)+SiO2(0.167mM) | 溶液単独 | 207 | 6.8 | 室温 | OFHC | 無 | 90 | 132 | 0.00891 | 0.734 | 82.4 | 平成22 年度地層処分の安全審査に向けた評価手法等の整備 報告書 | 大気下でのEcorr+200mV
21 | NaHCO3(0.570mM)+Na2SO4(0.344mM)+NaCl(0.310mM)+SiO2(0.167mM) | 溶液単独 | 307 | 6.8 | 室温 | OFHC | 無 | 90 | 132 | 0.011 | 0.667 | 60.5 | 平成22 年度地層処分の安全審査に向けた評価手法等の整備 報告書 | 大気下でのEcorr+300mV
22 | NaHCO3(0.570mM)+Na2SO4(0.344mM)+NaCl(0.310mM)+SiO2(0.167mM) | 溶液単独 | 307 | 6.8 | 室温 | OFHC | 無 | 90 | 132 | 0.0108 | 0.629 | 58.1 | 平成22 年度地層処分の安全審査に向けた評価手法等の整備 報告書 | 大気下でのEcorr+300mV
23 | NaHCO3(0.570mM)+Na2SO4(0.344mM)+NaCl(0.310mM)+SiO2(0.167mM) | 溶液単独 | 307 | 6.8 | 室温 | OFHC | 無 | 90 | 132 | 0.0104 | 0.597 | 57.6 | 平成22 年度地層処分の安全審査に向けた評価手法等の整備 報告書 | 大気下でのEcorr+300mV
24 | NaHCO3(0.570mM)+Na2SO4(0.344mM)+NaCl(0.310mM)+SiO2(0.167mM) | 溶液単独 | 307 | 6.8 | 室温 | OFHC | 無 | 90 | 132 | 0.0106 | 0.709 | 66.9 | 平成22 年度地層処分の安全審査に向けた評価手法等の整備 報告書 | 大気下でのEcorr+300mV
25 | NaHCO3(0.570mM)+Na2SO4(0.344mM)+NaCl(0.310mM)+SiO2(0.167mM) | 溶液単独 | 307 | 6.8 | 室温 | OFHC | 無 | 90 | 132 | 0.0163 | 0.728 | 44.6 | 平成22 年度地層処分の安全審査に向けた評価手法等の整備 報告書 | 大気下でのEcorr+300mV
26 | NaHCO3(0.570mM)+Na2SO4(0.344mM)+NaCl(0.310mM)+SiO2(0.167mM) | 溶液単独 | 307 | 6.8 | 室温 | OFHC | 無 | 90 | 132 | 0.011 | 0.732 | 66.9 | 平成22 年度地層処分の安全審査に向けた評価手法等の整備 報告書 | 大気下でのEcorr+300mV
27 | NaHCO3(0.570mM)+Na2SO4(0.344mM)+NaCl(0.310mM)+SiO2(0.167mM) | 溶液単独 | 307 | 6.8 | 室温 | OFHC | 無 | 90 | 132 | 0.0116 | 0.786 | 67.8 | 平成22 年度地層処分の安全審査に向けた評価手法等の整備 報告書 | 大気下でのEcorr+300mV
28 | NaHCO3(0.570mM)+Na2SO4(0.344mM)+NaCl(0.310mM)+SiO2(0.167mM) | 溶液単独 | 307 | 6.8 | 室温 | OFHC | 無 | 90 | 132 | 0.00936 | 0.677 | 72.3 | 平成22 年度地層処分の安全審査に向けた評価手法等の整備 報告書 | 大気下でのEcorr+300mV
29 | NaHCO3(0.570mM)+Na2SO4(0.344mM)+NaCl(0.310mM)+SiO2(0.167mM) | 溶液単独 | 307 | 6.8 | 室温 | OFHC | 無 | 90 | 132 | 0.0105 | 0.619 | 59.1 | 平成22 年度地層処分の安全審査に向けた評価手法等の整備 報告書 | 大気下でのEcorr+300mV
30 | NaHCO3(0.570mM)+Na2SO4(0.344mM)+NaCl(0.310mM)+SiO2(0.167mM) | 溶液単独 | 307 | 6.8 | 室温 | OFHC | 無 | 90 | 132 | 0.00889 | 0.838 | 94.3 | 平成22 年度地層処分の安全審査に向けた評価手法等の整備 報告書 | 大気下でのEcorr+300mV
31 | NaHCO3(1.667mM)+Na2SO4(0.130mM)+NaCl(0.152mM)+SiO2(0.298mM) | 溶液単独 | 220 | 7 | 室温 | OFHC | 無 | 30 | 132 | 0.00451 | 0.27 | 59.9 | 平成23 年度地層処分の安全審査に向けた評価手法等の整備 報告書 | 大気下でのEcorr+300mV
32 | NaHCO3(1.667mM)+Na2SO4(0.130mM)+NaCl(0.152mM)+SiO2(0.298mM) | 溶液単独 | 220 | 7 | 室温 | OFHC | 無 | 30 | 132 | 0.00494 | 0.203 | 41.1 | 平成23 年度地層処分の安全審査に向けた評価手法等の整備 報告書 | 大気下でのEcorr+300mV
33 | NaHCO3(1.667mM)+Na2SO4(0.130mM)+NaCl(0.152mM)+SiO2(0.298mM) | 溶液単独 | 220 | 7 | 室温 | OFHC | 無 | 30 | 132 | 0.00461 | 0.147 | 31.8 | 平成23 年度地層処分の安全審査に向けた評価手法等の整備 報告書 | 大気下でのEcorr+300mV
34 | NaHCO3(1.667mM)+Na2SO4(0.130mM)+NaCl(0.152mM)+SiO2(0.298mM) | 溶液単独 | 220 | 7 | 室温 | OFHC | 無 | 30 | 132 | 0.00437 | 0.191 | 43.7 | 平成23 年度地層処分の安全審査に向けた評価手法等の整備 報告書 | 大気下でのEcorr+300mV
35 | NaHCO3(1.667mM)+Na2SO4(0.130mM)+NaCl(0.152mM)+SiO2(0.298mM) | 溶液単独 | 220 | 7 | 室温 | OFHC | 無 | 30 | 132 | 0.0055 | 0.265 | 48.1 | 平成23 年度地層処分の安全審査に向けた評価手法等の整備 報告書 | 大気下でのEcorr+300mV
36 | NaHCO3(1.667mM)+Na2SO4(0.130mM)+NaCl(0.152mM)+SiO2(0.298mM) | 溶液単独 | 220 | 7 | 室温 | OFHC | 無 | 30 | 132 | 0.00487 | 0.186 | 38.2 | 平成23 年度地層処分の安全審査に向けた評価手法等の整備 報告書 | 大気下でのEcorr+300mV
37 | NaHCO3(1.667mM)+Na2SO4(0.130mM)+NaCl(0.152mM)+SiO2(0.298mM) | 溶液単独 | 220 | 7 | 室温 | OFHC | 無 | 30 | 132 | 0.0052 | 0.194 | 37.2 | 平成23 年度地層処分の安全審査に向けた評価手法等の整備 報告書 | 大気下でのEcorr+300mV
38 | NaHCO3(1.667mM)+Na2SO4(0.130mM)+NaCl(0.152mM)+SiO2(0.298mM) | 溶液単独 | 220 | 7 | 室温 | OFHC | 無 | 30 | 132 | 0.00376 | 0.197 | 52.5 | 平成23 年度地層処分の安全審査に向けた評価手法等の整備 報告書 | 大気下でのEcorr+300mV
39 | NaHCO3(1.667mM)+Na2SO4(0.130mM)+NaCl(0.152mM)+SiO2(0.298mM) | 溶液単独 | 220 | 7 | 室温 | OFHC | 無 | 30 | 132 | 0.00479 | 0.239 | 49.8 | 平成23 年度地層処分の安全審査に向けた評価手法等の整備 報告書 | 大気下でのEcorr+300mV
40 | NaHCO3(1.667mM)+Na2SO4(0.130mM)+NaCl(0.152mM)+SiO2(0.298mM) | 溶液単独 | 220 | 7 | 室温 | OFHC | 無 | 30 | 132 | 0.00491 | 0.157 | 31.9 | 平成23 年度地層処分の安全審査に向けた評価手法等の整備 報告書 | 大気下でのEcorr+300mV
41 | NaHCO3(0.570mM)+Na2SO4(0.344mM)+NaCl(0.310mM)+SiO2(0.167mM) | 溶液単独 | 107 | 6.8 | 室温 | OFHC | 無 | 30 | 132 | 0.00199 | 0.0661 | 33.3 | 平成23 年度地層処分の安全審査に向けた評価手法等の整備 報告書 | 大気下でのEcorr+100mV
42 | NaHCO3(0.570mM)+Na2SO4(0.344mM)+NaCl(0.310mM)+SiO2(0.167mM) | 溶液単独 | 107 | 6.8 | 室温 | OFHC | 無 | 30 | 132 | 0.00152 | 0.0523 | 34.5 | 平成23 年度地層処分の安全審査に向けた評価手法等の整備 報告書 | 大気下でのEcorr+100mV
43 | NaHCO3(0.570mM)+Na2SO4(0.344mM)+NaCl(0.310mM)+SiO2(0.167mM) | 溶液単独 | 107 | 6.8 | 室温 | OFHC | 無 | 30 | 132 | 0.00145 | 0.0557 | 38.4 | 平成23 年度地層処分の安全審査に向けた評価手法等の整備 報告書 | 大気下でのEcorr+100mV
44 | NaHCO3(0.570mM)+Na2SO4(0.344mM)+NaCl(0.310mM)+SiO2(0.167mM) | 溶液単独 | 107 | 6.8 | 室温 | OFHC | 無 | 30 | 132 | 0.0015 | 0.0687 | 45.8 | 平成23 年度地層処分の安全審査に向けた評価手法等の整備 報告書 | 大気下でのEcorr+100mV
45 | NaHCO3(0.570mM)+Na2SO4(0.344mM)+NaCl(0.310mM)+SiO2(0.167mM) | 溶液単独 | 107 | 6.8 | 室温 | OFHC | 無 | 30 | 132 | 0.00137 | 0.0806 | 58.7 | 平成23 年度地層処分の安全審査に向けた評価手法等の整備 報告書 | 大気下でのEcorr+100mV
46 | NaHCO3(0.570mM)+Na2SO4(0.344mM)+NaCl(0.310mM)+SiO2(0.167mM) | 溶液単独 | 107 | 6.8 | 室温 | OFHC | 無 | 30 | 132 | 0.00142 | 0.0658 | 46.4 | 平成23 年度地層処分の安全審査に向けた評価手法等の整備 報告書 | 大気下でのEcorr+100mV
47 | NaHCO3(0.570mM)+Na2SO4(0.344mM)+NaCl(0.310mM)+SiO2(0.167mM) | 溶液単独 | 107 | 6.8 | 室温 | OFHC | 無 | 30 | 132 | 0.00199 | 0.0514 | 25.8 | 平成23 年度地層処分の安全審査に向けた評価手法等の整備 報告書 | 大気下でのEcorr+100mV
48 | NaHCO3(0.570mM)+Na2SO4(0.344mM)+NaCl(0.310mM)+SiO2(0.167mM) | 溶液単独 | 107 | 6.8 | 室温 | OFHC | 無 | 30 | 132 | 0.00159 | 0.0991 | 62.4 | 平成23 年度地層処分の安全審査に向けた評価手法等の整備 報告書 | 大気下でのEcorr+100mV
49 | NaHCO3(0.570mM)+Na2SO4(0.344mM)+NaCl(0.310mM)+SiO2(0.167mM) | 溶液単独 | 107 | 6.8 | 室温 | OFHC | 無 | 30 | 132 | 0.00224 | 0.105 | 47.1 | 平成23 年度地層処分の安全審査に向けた評価手法等の整備 報告書 | 大気下でのEcorr+100mV
50 | NaHCO3(0.570mM)+Na2SO4(0.344mM)+NaCl(0.310mM)+SiO2(0.167mM) | 溶液単独 | 107 | 6.8 | 室温 | OFHC | 無 | 30 | 132 | 0.00138 | 0.0629 | 45.5 | 平成23 年度地層処分の安全審査に向けた評価手法等の整備 報告書 | 大気下でのEcorr+100mV
51 | NaHCO3(0.570mM)+Na2SO4(0.344mM)+NaCl(0.310mM)+SiO2(0.167mM) | 溶液単独 | 207 | 6.8 | 室温 | OFHC | 無 | 30 | 132 | 0.00334 | 0.123 | 36.7 | 平成23 年度地層処分の安全審査に向けた評価手法等の整備 報告書 | 大気下でのEcorr+200mV
52 | NaHCO3(0.570mM)+Na2SO4(0.344mM)+NaCl(0.310mM)+SiO2(0.167mM) | 溶液単独 | 207 | 6.8 | 室温 | OFHC | 無 | 30 | 132 | 0.00406 | 0.232 | 57.1 | 平成23 年度地層処分の安全審査に向けた評価手法等の整備 報告書 | 大気下でのEcorr+200mV
53 | NaHCO3(0.570mM)+Na2SO4(0.344mM)+NaCl(0.310mM)+SiO2(0.167mM) | 溶液単独 | 207 | 6.8 | 室温 | OFHC | 無 | 30 | 132 | 0.00417 | 0.204 | 49.1 | 平成23 年度地層処分の安全審査に向けた評価手法等の整備 報告書 | 大気下でのEcorr+200mV
54 | NaHCO3(0.570mM)+Na2SO4(0.344mM)+NaCl(0.310mM)+SiO2(0.167mM) | 溶液単独 | 207 | 6.8 | 室温 | OFHC | 無 | 30 | 132 | 0.00351 | 0.192 | 54.6 | 平成23 年度地層処分の安全審査に向けた評価手法等の整備 報告書 | 大気下でのEcorr+200mV
55 | NaHCO3(0.570mM)+Na2SO4(0.344mM)+NaCl(0.310mM)+SiO2(0.167mM) | 溶液単独 | 207 | 6.8 | 室温 | OFHC | 無 | 30 | 132 | 0.00282 | 0.12 | 42.7 | 平成23 年度地層処分の安全審査に向けた評価手法等の整備 報告書 | 大気下でのEcorr+200mV
56 | NaHCO3(0.570mM)+Na2SO4(0.344mM)+NaCl(0.310mM)+SiO2(0.167mM) | 溶液単独 | 207 | 6.8 | 室温 | OFHC | 無 | 30 | 132 | 0.00419 | 0.225 | 53.6 | 平成23 年度地層処分の安全審査に向けた評価手法等の整備 報告書 | 大気下でのEcorr+200mV
57 | NaHCO3(0.570mM)+Na2SO4(0.344mM)+NaCl(0.310mM)+SiO2(0.167mM) | 溶液単独 | 207 | 6.8 | 室温 | OFHC | 無 | 30 | 132 | 0.00317 | 0.167 | 52.5 | 平成23 年度地層処分の安全審査に向けた評価手法等の整備 報告書 | 大気下でのEcorr+200mV
58 | NaHCO3(0.570mM)+Na2SO4(0.344mM)+NaCl(0.310mM)+SiO2(0.167mM) | 溶液単独 | 207 | 6.8 | 室温 | OFHC | 無 | 30 | 132 | 0.00378 | 0.256 | 67.7 | 平成23 年度地層処分の安全審査に向けた評価手法等の整備 報告書 | 大気下でのEcorr+200mV
59 | NaHCO3(0.570mM)+Na2SO4(0.344mM)+NaCl(0.310mM)+SiO2(0.167mM) | 溶液単独 | 207 | 6.8 | 室温 | OFHC | 無 | 30 | 132 | 0.00427 | 0.22 | 51.5 | 平成23 年度地層処分の安全審査に向けた評価手法等の整備 報告書 | 大気下でのEcorr+200mV
60 | NaHCO3(0.570mM)+Na2SO4(0.344mM)+NaCl(0.310mM)+SiO2(0.167mM) | 溶液単独 | 207 | 6.8 | 室温 | OFHC | 無 | 30 | 132 | 0.00418 | 0.192 | 45.9 | 平成23 年度地層処分の安全審査に向けた評価手法等の整備 報告書 | 大気下でのEcorr+200mV
61 | NaHCO3(0.570mM)+Na2SO4(0.344mM)+NaCl(0.310mM)+SiO2(0.167mM) | 溶液単独 | 307 | 6.8 | 室温 | OFHC | 無 | 30 | 132 | 0.00689 | 0.354 | 51.4 | 平成23 年度地層処分の安全審査に向けた評価手法等の整備 報告書 | 大気下でのEcorr+300mV
62 | NaHCO3(0.570mM)+Na2SO4(0.344mM)+NaCl(0.310mM)+SiO2(0.167mM) | 溶液単独 | 307 | 6.8 | 室温 | OFHC | 無 | 30 | 132 | 0.00622 | 0.237 | 38.1 | 平成23 年度地層処分の安全審査に向けた評価手法等の整備 報告書 | 大気下でのEcorr+300mV
63 | NaHCO3(0.570mM)+Na2SO4(0.344mM)+NaCl(0.310mM)+SiO2(0.167mM) | 溶液単独 | 307 | 6.8 | 室温 | OFHC | 無 | 30 | 132 | 0.00636 | 0.301 | 47.4 | 平成23 年度地層処分の安全審査に向けた評価手法等の整備 報告書 | 大気下でのEcorr+300mV
64 | NaHCO3(0.570mM)+Na2SO4(0.344mM)+NaCl(0.310mM)+SiO2(0.167mM) | 溶液単独 | 307 | 6.8 | 室温 | OFHC | 無 | 30 | 132 | 0.00538 | 0.194 | 36 | 平成23 年度地層処分の安全審査に向けた評価手法等の整備 報告書 | 大気下でのEcorr+300mV
65 | NaHCO3(0.570mM)+Na2SO4(0.344mM)+NaCl(0.310mM)+SiO2(0.167mM) | 溶液単独 | 307 | 6.8 | 室温 | OFHC | 無 | 30 | 132 | 0.00536 | 0.274 | 51.1 | 平成23 年度地層処分の安全審査に向けた評価手法等の整備 報告書 | 大気下でのEcorr+300mV
66 | NaHCO3(0.570mM)+Na2SO4(0.344mM)+NaCl(0.310mM)+SiO2(0.167mM) | 溶液単独 | 307 | 6.8 | 室温 | OFHC | 無 | 30 | 132 | 0.00589 | 0.328 | 55.7 | 平成23 年度地層処分の安全審査に向けた評価手法等の整備 報告書 | 大気下でのEcorr+300mV
67 | NaHCO3(0.570mM)+Na2SO4(0.344mM)+NaCl(0.310mM)+SiO2(0.167mM) | 溶液単独 | 307 | 6.8 | 室温 | OFHC | 無 | 30 | 132 | 0.00581 | 0.226 | 38.8 | 平成23 年度地層処分の安全審査に向けた評価手法等の整備 報告書 | 大気下でのEcorr+300mV
68 | NaHCO3(0.570mM)+Na2SO4(0.344mM)+NaCl(0.310mM)+SiO2(0.167mM) | 溶液単独 | 307 | 6.8 | 室温 | OFHC | 無 | 30 | 132 | 0.00521 | 0.22 | 42.2 | 平成23 年度地層処分の安全審査に向けた評価手法等の整備 報告書 | 大気下でのEcorr+300mV
69 | NaHCO3(0.570mM)+Na2SO4(0.344mM)+NaCl(0.310mM)+SiO2(0.167mM) | 溶液単独 | 307 | 6.8 | 室温 | OFHC | 無 | 30 | 132 | 0.00629 | 0.318 | 50.5 | 平成23 年度地層処分の安全審査に向けた評価手法等の整備 報告書 | 大気下でのEcorr+300mV
70 | NaHCO3(0.570mM)+Na2SO4(0.344mM)+NaCl(0.310mM)+SiO2(0.167mM) | 溶液単独 | 307 | 6.8 | 室温 | OFHC | 無 | 30 | 132 | 0.00578 | 0.279 | 48.3 | 平成23 年度地層処分の安全審査に向けた評価手法等の整備 報告書 | 大気下でのEcorr+300mV
71 | NaHCO3(0.102mM)+Na2SO4(0.322mM)+NaCl(0.309mM)+SiO2(0.267mM) | 溶液単独 | 330 | 6.8 | 室温 | OFHC | 無 | 30 | 132 | 0.00718 | 0.324 | 45.1 | 平成23 年度地層処分の安全審査に向けた評価手法等の整備 報告書 | 大気下でのEcorr+300mV
72 | NaHCO3(0.102mM)+Na2SO4(0.322mM)+NaCl(0.309mM)+SiO2(0.267mM) | 溶液単独 | 330 | 6.8 | 室温 | OFHC | 無 | 30 | 132 | 0.00629 | 0.291 | 46.2 | 平成23 年度地層処分の安全審査に向けた評価手法等の整備 報告書 | 大気下でのEcorr+300mV
73 | NaHCO3(0.102mM)+Na2SO4(0.322mM)+NaCl(0.309mM)+SiO2(0.267mM) | 溶液単独 | 330 | 6.8 | 室温 | OFHC | 無 | 30 | 132 | 0.00585 | 0.213 | 36.5 | 平成23 年度地層処分の安全審査に向けた評価手法等の整備 報告書 | 大気下でのEcorr+300mV
74 | NaHCO3(0.102mM)+Na2SO4(0.322mM)+NaCl(0.309mM)+SiO2(0.267mM) | 溶液単独 | 330 | 6.8 | 室温 | OFHC | 無 | 30 | 132 | 0.00622 | 0.194 | 31.1 | 平成23 年度地層処分の安全審査に向けた評価手法等の整備 報告書 | 大気下でのEcorr+300mV
75 | NaHCO3(0.102mM)+Na2SO4(0.322mM)+NaCl(0.309mM)+SiO2(0.267mM) | 溶液単独 | 330 | 6.8 | 室温 | OFHC | 無 | 30 | 132 | 0.0078 | 0.364 | 46.7 | 平成23 年度地層処分の安全審査に向けた評価手法等の整備 報告書 | 大気下でのEcorr+300mV
76 | NaHCO3(0.102mM)+Na2SO4(0.322mM)+NaCl(0.309mM)+SiO2(0.267mM) | 溶液単独 | 330 | 6.8 | 室温 | OFHC | 無 | 30 | 132 | 0.0072 | 0.298 | 41.4 | 平成23 年度地層処分の安全審査に向けた評価手法等の整備 報告書 | 大気下でのEcorr+300mV
77 | NaHCO3(0.102mM)+Na2SO4(0.322mM)+NaCl(0.309mM)+SiO2(0.267mM) | 溶液単独 | 330 | 6.8 | 室温 | OFHC | 無 | 30 | 132 | 0.00557 | 0.212 | 38.1 | 平成23 年度地層処分の安全審査に向けた評価手法等の整備 報告書 | 大気下でのEcorr+300mV
78 | NaHCO3(0.102mM)+Na2SO4(0.322mM)+NaCl(0.309mM)+SiO2(0.267mM) | 溶液単独 | 330 | 6.8 | 室温 | OFHC | 無 | 30 | 132 | 0.00619 | 0.311 | 50.3 | 平成23 年度地層処分の安全審査に向けた評価手法等の整備 報告書 | 大気下でのEcorr+300mV
79 | NaHCO3(0.102mM)+Na2SO4(0.322mM)+NaCl(0.309mM)+SiO2(0.267mM) | 溶液単独 | 330 | 6.8 | 室温 | OFHC | 無 | 30 | 132 | 0.00595 | 0.259 | 43.6 | 平成23 年度地層処分の安全審査に向けた評価手法等の整備 報告書 | 大気下でのEcorr+300mV
80 | NaHCO3(0.102mM)+Na2SO4(0.322mM)+NaCl(0.309mM)+SiO2(0.267mM) | 溶液単独 | 330 | 6.8 | 室温 | OFHC | 無 | 30 | 132 | 0.00696 | 0.306 | 44 | 平成23 年度地層処分の安全審査に向けた評価手法等の整備 報告書 | 大気下でのEcorr+300mV

## (銅) 酸素による腐食極値統計解析結果（定電位試験）【8】
No | 試験溶液 | 溶液単独/緩衝材共存 | 電位（mV vs. SCE) | 試験溶液のpH | 温度(℃) | 材質 | 溶接 | 期間(day) | 平均腐食深さ(mm) | α(mm) | λ(mm) | α/λ | 試験片表面積(cm2) | 実機表面積(cm2) | 再帰期間 | 信頼率 | 実機最頻値(mm) | 実機最大値(mm) | 参考文献 | 備考
1 | NaHCO3(0.570mM)+Na2SO4(0.344mM)+NaCl(0.310mM)+SiO2(0.167mM) | 溶液単独 | 107 | 6.8 | 室温 | OFHC | 無 | 90 | 0.0027 | 0.0158 | 0.0555 | 0.285 | 132 | 55129 | 417.64 | 0.99 | 0.151 | 0.224 | 平成22年度地層処分の安全審査に向けた評価手法等の整備報告書 | 大気下でのEcorr+100mV
2 | NaHCO3(0.570mM)+Na2SO4(0.344mM)+NaCl(0.310mM)+SiO2(0.167mM) | 溶液単独 | 207 | 6.8 | 室温 | OFHC | 無 | 90 | 0.00808 | 0.0926 | 0.489 | 0.189 | 132 | 55129 | 417.64 | 0.99 | 1.05 | 1.47 | 平成22年度地層処分の安全審査に向けた評価手法等の整備報告書 | 大気下でのEcorr+200mV
3 | NaHCO3(0.570mM)+Na2SO4(0.344mM)+NaCl(0.310mM)+SiO2(0.167mM) | 溶液単独 | 307 | 6.8 | 室温 | OFHC | 無 | 90 | 0.011 | 0.0661 | 0.66 | 0.1 | 132 | 55129 | 417.64 | 0.99 | 1.06 | 1.36 | 平成22年度地層処分の安全審査に向けた評価手法等の整備報告書 | 大気下でのEcorr+300mV
4 | NaHCO3(1.667mM)+Na2SO4(0.130mM)+NaCl(0.152mM)+SiO2(0.298mM) | 溶液単独 | 220 | 7 | 室温 | OFHC | 無 | 30 | 0.00474 | 0.0363 | 0.184 | 0.197 | 132 | 55129 | 417.64 | 0.99 | 0.403 | 0.57 | 平成23年度地層処分の安全審査に向けた評価手法等の整備報告書 | 大気下でのEcorr+300mV
5 | NaHCO3(0.570mM)+Na2SO4(0.344mM)+NaCl(0.310mM)+SiO2(0.167mM) | 溶液単独 | 107 | 6.8 | 室温 | OFHC | 無 | 30 | 0.00164 | 0.0137 | 0.0623 | 0.22 | 132 | 55129 | 417.64 | 0.99 | 0.145 | 0.208 | 平成23年度地層処分の安全審査に向けた評価手法等の整備報告書 | 大気下でのEcorr+100mV
6 | NaHCO3(0.570mM)+Na2SO4(0.344mM)+NaCl(0.310mM)+SiO2(0.167mM) | 溶液単独 | 207 | 6.8 | 室温 | OFHC | 無 | 30 | 0.00375 | 0.0457 | 0.169 | 0.27 | 132 | 55129 | 417.64 | 0.99 | 0.445 | 0.656 | 平成23年度地層処分の安全審査に向けた評価手法等の整備報告書 | 大気下でのEcorr+200mV
7 | NaHCO3(0.570mM)+Na2SO4(0.344mM)+NaCl(0.310mM)+SiO2(0.167mM) | 溶液単独 | 307 | 6.8 | 室温 | OFHC | 無 | 30 | 0.00592 | 0.0499 | 0.246 | 0.203 | 132 | 55129 | 417.64 | 0.99 | 0.547 | 0.776 | 平成23年度地層処分の安全審査に向けた評価手法等の整備報告書 | 大気下でのEcorr+300mV
8 | NaHCO3(0.102mM)+Na2SO4(0.322mM)+NaCl(0.309mM)+SiO2(0.267mM) | 溶液単独 | 330 | 6.8 | 室温 | OFHC | 無 | 30 | 0.00652 | 0.0536 | 0.249 | 0.216 | 132 | 55129 | 417.64 | 0.99 | 0.572 | 0.819 | 平成23年度地層処分の安全審査に向けた評価手法等の整備報告書 | 大気下でのEcorr+300mV